## Tabelle1
1. Vor dem Druck | [8 empty] | 2. Druck und Analyse
Startwerte für LCD-Drucker mit monochromem Display: | [8 empty] | Anhaftung des T-Tools an der Bauplattform
Bottom Exposure Time: |  |  | 32 sec. |  |  | Oder holen Sie sich die Startwerte für Ihren Drucker von www.shera.de/ download-center |  |  | - T-Tool mittig auf der Bauplattform positionieren, lange Messkante parallel zur langen
Normal Exposure Time: |  |  | 4 sec. | [5 empty] | Seite der Bauplattform ausrichten
Bottom Layers: |  |  | 8 | [5 empty] | - Ersten Druckjob mit den Startwerten berechnen und den Druck starten
Off Time: |  |  | 1 sec. | [6 empty] | Wenn das T-Tool erfolgreich angehaftet hat:
Objekt ablösen, nach Herstellerangaben reinigen und nachbelichten
Bitte prüfen Sie den korrekten Zustand Ihres 3D-Druckers: | [9 empty] | Weiter zur Analyse
Wenn das T-Tool nicht gedruckt wurde oder sich gelöst hat:
- Materialwanne korrekt eingesetzt | [9 empty] | - Gehärtete Reste in der Materialwanne entfernen, falls vorhanden - Belichtungszeit der Bodenschichten erhöhen und erneut drucken
- Bauplattform korrekt eingesetzt | [9 empty] | - Belichtungszeit der Bodenschichten erhöhen, Druck wiederholen
- keine Materialreste auf Bauplattform oder in Materialwanne
- Resin mindestens 2 Minuten gründlich über Kopf schütteln
Analyse der Detailgenauigkeit der Bereiche
Das T-Tool - Messkanten und Bereiche | [9 empty] | Erhöhungen und Vertiefungen:
Je mehr Details sauber dargestellt sind, um so idealer ist der Druck
|  | Messkante Lange Seite | [7 empty] | - Vertiefungen sind zusammengeschwemmt oder unsauber:
Messkante kurze Seite | [10 empty] | Belichtungszeit pro Schicht verringern
- Erhöhungen sind nicht vorhanden:
Belichtungszeit pro Schicht erhöhen
Schrift
Je vollständiger die Schrift lesbar ist, um so idealer ist der Druck
- Buchstaben sind überkonturiert:
Belichtungszeit pro Schicht leicht verringern
- Buchstaben fehlen:
Belichtungszeit pro Schicht leicht erhöhen
Pfeile
Berühren sich beide Pfeile exakt an den Spitzen, ist der Druck ideal
- Die Spitzen verschwimmen ineinander:
Belichtungszeit pro Schicht verringern
- Die Spitzen haben Abstand zueinander:
Belichtungszeit pro Schicht erhöhen
3. Belichtungszeiten anpassen
Als Richtwert für eine erste Anpassung kann zunächst im ersten Schritt die Belichtungszeit um etwa 0,3 Sekunden erhöht oder verringert werden. Hier ist zu beurteilen, wie stark die Detailtreue vom Ideal abweicht. Eine weitere Feinjustierung kann dann in 0,1 oder 0,2 Sekunden-Schritten erfolgen
4. Korrekturwerte für die Maßhaltigkeit ermitteln
Tragen Sie die aktuellen Werte der Displaygröße (X und Y aus Ihrem Slicer) und die gemessenen Werte Ihres T-Tools ein
Eingabewert Displaygröße | Lange Seite X |  |  | 192 | mm
| Kurze Seite Y |  |  | 120 | mm |  | Sollwerte des T-Tool
[7 empty] | Lange Seite (mm) | 70
Gemessener Wert T-Tool | Lange Seite X |  |  | 70 | mm |  | Kurze Seite (mm) | 40
| Kurze Seite Y |  |  | 40 | mm |  | Bitte verwenden Sie eine digitale Schieblehre!
Korrekturwert Displaygröße | Lange Seite X |  |  | 192 | mm
| Kurze Seite Y |  |  | 120 | mm
70
40
ACHTUNG: Zur Anpassung der Displaygröße bitte das Sperrverhältnis aufheben!